## Sheet2
|  |  | 来料检验标准 |  |  |  |  | 文件编号
工作文件 | [7 empty] | 版次
生效日期 | [7 empty] | 页次 | 第1页 共13页
No. | 物料名称 | 检验项目 | 检验方法：在距40W荧光灯1m-1.2m光线内,眼睛距物20-30cm，视物约３-5秒 |  |  |  |  | 缺陷判定
检验依据：MIL-STD-105E-II MA:0.65 MI:1.5
|  |  | 品 质 要 求 |  |  |  |  | MA | MI
15 | 塑胶件 | 1、尺寸 | a.外形长/宽/高/定位孔距/孔径不得超出结构图规定的公差范围 |  |  |  |  | V
|  | 2、外观 | 检查项目 | 区域 | 不良直径 | 允许数 | 相互间距 | V
|  |  | a.刮花、刮伤 | 正、反面 | L≤1.0mm | 2 | 不在同一位置 | V
|  |  |  | 侧 面 | L≤1.5mm | 3 | 不在同一位置 | V
|  |  | b.杂色 | 正、反面 | Ｄ≤0.2mm | 2 | 不在同一位置 | V
|  |  |  | 侧 面 | Ｄ≤0.3mm | 3 | 不在同一位置 | V
|  |  | c.顶白、发白 | 正、反面 | Ｄ≤0.4mm | 2 | 不在同一位置 | V
|  |  |  | 侧 面 | Ｄ≤0.5mm | 3 | 不在同一位置 | V
|  |  | d.水纹印 | 正、反面 | Ｄ≤2.0mm | 2 | 不在同一位置 | V
|  |  |  | 侧 面 | Ｄ≤2.5mm | 3 | 不在同一位置 | V
|  |  | e.起泡、气泡 | 正、反面 | Ｄ≤0.2mm | 2 | 不在同一位置 | V
|  |  |  | 侧 面 | Ｄ≤0.3mm | 3 | 不在同一位置 | V
|  |  | 检查项目 | 品 质 要 求
|  |  | f.缩 水 | 严重缩水，手感不平，影响外观及装配 |  |  |  | V
|  |  | g.变 形 | 放置不平稳，装配外观不严密，间隙超过0.5mm，不可接受 |  |  |  | V
编制： |  | 审批： 批准：
|  |  | 来料检验标准 |  |  |  |  | 文件编号
工作文件 | [7 empty] | 版次
生效日期 | [7 empty] | 页次 | 第8页 共13页
No. | 物料名称 | 检验项目 | 检验方法：在距40W荧光灯1m-1.2m光线内,眼睛距物20-30cm，视物约３-5秒 |  |  |  |  | 缺陷判定
检验依据：MIL-STD-105E-II MA:0.65 MI:1.5
|  |  | 品 质 要 求 |  |  |  |  | MA | MI
15 | 塑胶件 | 2、外观 | 检查项目 | 品 质 要 求 |  |  |  | V
|  |  | h.油 污 | 手感油腻，影响喷油、丝印及装配的，不可接受 |  |  |  | V
|  |  | i.色 差 | 在同一环境，同一产品，与色卡或样板有明显偏听偏差的，不可接受 |  |  |  |  | V
|  |  | j.披 峰 | 表面粗糙，边缘刮手，严重影响外观，不可接受 |  |  |  | V
|  |  | K.碰 伤 | 整体外观有明显碰伤、压伤、变形等，直接影响外观，不可接受 |  |  |  |  | V
|  |  | l.离缝、缝大 | 裂缝大于0.3mm，且直接影响到外观，不可接受 |  |  |  |  | V
|  |  | m.错位 | 错位大于0.3mm，手感刮伤，影响整体外观，不可接受
|  | 3、包装 | a.标识不明，数目不清，不可接受
|  |  | b.漏装、受压等直接影响质量的不可接受 | [5 empty] | V
|  | 4、试装 | a.外壳与PCB板定位偏差不得超过0.5mm |  |  |  |  | V
|  |  | b.与对应产品实际组装完好，无明显偏显 |  |  |  |  | V
16 | 金属件 （包括电镀件） | 1、尺寸 | a.外形尺寸不得超出结构图形规定的公差范围 |  |  |  |  | V
|  | 2、外观 | 检查内容 | 区域 | 不良直径 | 允许数 | 相互间距 | V
|  |  | a.刮花、划伤 | 正、反面 | L≤1.0mm | 2 | 不在同一位置 | V
|  |  |  | 侧 面 | L≤1.5mm | 3 | 不在同一位置 | V
|  |  | b.杂色、麻点 | 正、反面 | Ｄ≤0.2mm | 2 | 不在同一位置 | V
|  |  |  | 侧 面 | Ｄ≤0.3mm | 3 | 不在同一位置 | V
|  |  | c.针 孔 | 正、反面 | Ｄ≤0.15mm | 3 | 不在同一位置 | V
|  |  |  | 侧 面 | Ｄ≤0.5mm | 3 | 不在同一位置 | V
|  |  | d.起 泡 | 正、反面 | Ｄ≤0.15mm | 2 | 不在同一位置 | V
|  |  |  | 侧 面 | Ｄ≤0.2mm | 3 | 不在同一位置 | V
|  |  | e.脱 漆 | 正、反面 | Ｄ≤0.15mm | 1 | 不在同一位置 | V
|  |  |  | 侧 面 | Ｄ≤0.2mm | 2 | 不在同一位置 | V
|  |  | f.掉电镀 | 正、反面 | Ｄ≤0.15mm | 1 | 不在同一位置 | V
|  |  |  | 侧 面 | Ｄ≤0.2mm | 2 | 不在同一位置 | V
|  |  | 检查内容 | 品 质 要 求
|  |  | g.色 差 | 在同一环境，同一批产品，与提供的样品有明显颜色偏差的，不可接受 |  |  |  |  | V
编制： |  | 审批： 批准：
|  |  | 来料检验标准 |  |  |  |  | 文件编号
工作文件 | [7 empty] | 版次
生效日期 | [7 empty] | 页次 | 第9页 共13页
No. | 物料名称 | 检验项目 | 检验方法：在距40W荧光灯1m-1.2m光线内,眼睛距物20-30cm，视物约３-5秒 |  |  |  |  | 缺陷判定
检验依据：MIL-STD-105E-II MA:0.65 MI:1.5
|  |  | 品 质 要 求 |  |  |  |  | MA | MI
16 | 金属件 （包括电镀件） | 2、外观 | 检查内容 | 品 质 要 求 |  |  |  |  | V
|  |  | h.油 污 | 表面油腻，直接影响外观，喷油丝印及装配，不可接受 |  |  |  |  | V
|  |  | i.变形、翘件 | 放置不平稳，装配不严密，翘起超高０.5mm，不可接受 |  |  |  |  | V
|  |  | j.披 峰 | 表面粗糙，边缘刮手，严重影响外观，不可接受 |  |  |  |  | V
|  |  | K.碰 伤 | 整体外观有明显碰伤、压伤、变形等，直接影响外观，不可接受 |  |  |  |  | V
|  |  | l.错 位 | 错位偏大于0.2 mm，手感刮手，影响整体外观，不可接受 |  |  |  |  | V
|  |  | m.生锈、氧化 | 表面有明显生锈，氧化、变色，而且经清洗后,残留有印，不可接受 |  |  |  |  | V
|  | 3、包装 | a.标识不明，数目不清，不可接受 | [5 empty] | V
|  |  | b.混装、受压、等直接影响质量的，不可接受 | [5 empty] | V
17 | 包装盒 彩盒 （内盒） 卡纸 | 1、尺寸 | a.外形长/宽/高及内空尺寸偏差不超过2mm（依图面公差） |  |  |  |  | V
|  | 2、外观 | a.丝印必须清晰无误，色彩亮泽，纹理清楚 |  |  |  |  | V
|  |  | b.异色，扎合不良，粘合不良，上光不良，刮伤、色差、油渍、体污 |  |  |  |  | V
|  |  | c.印刷不良，严重重影，模糊不清，无法辨别其内容 |  |  |  |  | V
|  |  | d.印刷不良带轻微模糊可视出内容 | [5 empty] | V
|  |  | e.体污易视出，不可擦拭，划伤超过5mm并在正反面易觉之处 |  |  |  |  | V
|  |  | f.纸张不允许有撕裂、破损 |  |  |  |  | V
|  |  | g.纸张不得有明显水分或手感潮湿 |  |  |  |  | V
|  | 3、包装 | a.材料包装应无破损、体污 | [5 empty] | V
|  | 4、试装 | a.内、外盒间单边间隙不大于1.2mm | [5 empty] | V
|  |  | b.内、外盒组装应无过分松动或装不下及无法配套 |  |  |  |  | V
18 | 光盘 | 1、外观 | a.本体要求无破损、变形、读碟面划伤 |  |  |  |  | V
|  |  | b.版面印刷不得有误及有异色或模糊不可识别现象 |  |  |  |  | V
|  | 2、包装 | a.外包装需贴有明显物品标示且应与实物相符 |  |  |  |  | V
|  | 3、电气 | a.查看其程序内容必须与对应产品型号驱动程序相符 |  |  |  |  | V
|  |  | b.与对应产品进行实际安装程序无误 |  |  |  |  | V
编制： |  | 审批： 批准：
|  |  | 来料检验标准 |  |  |  |  | 文件编号
工作文件 | [7 empty] | 版次
生效日期 | [7 empty] | 页次 | 第10页 共13页
No. | 物料名称 | 检验项目 | 检验方法：在距40W荧光灯1m-1.2m光线内,眼睛距物20-30cm，视物约３-5秒 |  |  |  |  | 缺陷判定
检验依据：MIL-STD-105E-II MA:0.65 MI:1.5
|  |  | 品 质 要 求 |  |  |  |  | MA | MI
19 | 说明书 规格书 | 1、尺寸 | a.长/宽尺寸不得超出图面设计的公差范围 |  |  |  |  | V
|  | 2、外观 | a.丝印清晰，内容无误 |  |  |  |  | V
|  |  | b.版面不允许有异色、油污 | [5 empty] | V
|  |  | c.纸张不允许有压皱、严重划伤、破损 |  |  |  |  | V
|  |  | d.纸张不允许有明显水分或潮湿 |  |  |  |  | V
|  |  | e.印刷内容不允许有重影、多页、少页或重页 |  |  |  |  | V
|  | 3、包装 | a.外包装需贴有明显物品标示且应与实物相符 |  |  |  |  | V
|  |  | b.材料包装须无破损、体污 | [5 empty] | V
20 | 光盘套 | 1、尺寸 | a.长/宽尺寸不允许超出图面公差范围 |  |  |  |  | V
|  | 2、外观 | a.表面不允许划伤、破损、压皱 | [5 empty] | V
|  |  | b.纸张不得有异色、油污 | [5 empty] | V
|  |  | c.纸张不得有手感潮湿或明显之水分 |  |  |  |  | V
|  | 3、试装 | a.与光盘套装无过松或过紧现象 |  |  |  |  | V
21 | 标贴 贴纸 | 1、外观 | a.外包装须贴有明显物品标示且应与实物相符 |  |  |  |  | V
|  |  | b.切割线不允许有切偏、漏切 | [5 empty] | V
|  |  | c.纸张无压皱、变形及破损 |  |  |  |  | V
|  | 2、试装 | a.试贴其粘贴度 |  |  |  |  | V
22 | 外箱 | 1、尺寸 | a.量测其长/宽/高尺寸中来回符合唛规格要求,偏差不大于5mm |  |  |  |  | V
|  | 2、外观 | a.印刷内容必须清楚无误 |  |  |  |  | V
|  |  | b.纸张无污秽及纸质无手感、潮湿 |  |  |  |  | V
|  |  | c.纸张无压皱、变形及破损 | [5 empty] | V
|  | 3、试装 | a.装上彩盒后箱内间隙不得大于1cm |  |  |  |  | V
23 | PE袋 塑封袋 | 1、尺寸 | a.量测其长/宽/厚度尺寸须与BOM表相符 |  |  |  |  | V
|  | 2、外观 | a.丝印清晰，内容相符 |  |  |  |  | V
|  |  | b.无严重划伤及破损现象 |  |  |  |  | V
|  |  | c.轻微划伤无破损 | [5 empty] | V
24 | 螺丝 | 1、尺寸 | a.测量其长/直径尺寸必须与BOM表规格要求相符 |  |  |  |  | V
|  | 2、外观 | a.本体无生锈、破损、脏污等 |  |  |  |  | V
|  |  | b.螺丝纹牙无断、滑牙等现象 |  |  |  |  | V
|  | 3、试装 | a.与对应产品组装无滑牙、打不进或无法匹配之现象 |  |  |  |  | V
编制： |  | 审批： 批准：
|  |  | 来料检验标准 |  |  |  |  | 文件编号
工作文件 | [7 empty] | 版次
生效日期 |  | 2006-06-08 | [5 empty] | 页次 | 第11页 共13页
No. | 物料名称 | 检验项目 | 检验方法：在距40W荧光灯1m-1.2m光线内,眼睛距物20-30cm，视物约３-5秒 |  |  |  |  | 缺陷判定
检验依据：MIL-STD-105E-II MA:0.65 MI:1.5
|  |  | 品 质 要 求 |  |  |  |  | MA | MI
25 | 按键 开关 | 1、外观 | a.插脚应无氧化、生锈、断裂、歪曲之现象 |  |  |  |  | V
|  |  | b.外壳应无生锈、变形 |  |  |  |  | V
|  |  | c.外表有无脏污现象 | [5 empty] | V
|  |  | d.规格应符合BOM表上规定的要求 |  |  |  |  | V
|  | 2、结构 | a.接点通/断状态与开关切换相符合 |  |  |  |  | V
|  |  | b.切换片应无切换不顺无法切换之现象及手感受不良等现象 |  |  |  |  | V | V
28 | PCB | 1、线路部分 | a.线路不允许有断路、短路 |  |  |  |  | V
|  |  | b.线路边缘毛边长度不得大于1mm，缺角或缺损面积不得大于原始线路宽10% |  |  |  |  | V
|  |  | c.不允许PCB有翘起大于0.5mm（水平面） |  |  |  |  | V
|  |  | d.线路宽度不得小于原是线宽的80% |  |  |  |  | V
|  |  | e.焊盘偏移及焊盘受损，不得大于原始焊盘规格的20% |  |  |  |  | V
|  |  | f.线路补线不多于2条，其长度小于3mm，不允许相邻线路同时补线，且补线经锡炉及高温烘烤后，线路及防焊漆不得有剥落、起泡现象 |  |  |  |  | V
|  |  | g.金手指、芯片处之焊盘拒绝线路之修补 |  |  |  |  | V
|  |  | h.非线路之导体（残铜）须离线路2mm以上，面积必须小于1mm长度小于2mm,且不影响电气性能 | [5 empty] | V
|  |  | j.焊盘部分不得有严重氧化，露铜及沾有油污等有碍焊盘上锡之异物 | [5 empty] | V
|  |  | i.露铜面积不得大于2mm,相邻两线路间不许同时露铜 |  |  |  |  | V
|  |  | l.防焊漆划伤长度不得大于1cm，露铜刮伤长度不得大于5mm且单面仅允一条 |  |  |  |  | V
|  |  | m.金手指必须呈金黄色，不得有明显之变色或发黑 |  |  |  |  | V
|  |  | n.金手指部分不允许露铜、露镍等现象 |  |  |  |  | V
|  |  | o.金手指部分不允许有针孔，边缘齿状或划伤 |  |  |  |  | V
|  |  | p.镀金面不得有沾锡，沾漆或沾有不干净的油污等 | [5 empty] | V
|  |  | q.不允许任何基板底材有压层不紧，明显之分层等现象 |  |  |  |  | V
|  |  | r.不允许任何基板底材有裂痕、断裂现象 |  |  |  |  | V
|  |  | s.防焊漆表面不允许有大面积指纹、水纹等不洁油污 | [5 empty] | V
|  |  | t.不允许有防焊漆粘着力差或产生气泡而脱落 |  |  |  |  | V
编制： |  | 审批： 批准：
|  |  | 来料检验标准 |  |  |  |  | 文件编号
工作文件 | [7 empty] | 版次
生效日期 | [7 empty] | 页次 | 第12页 共13页
No. | 物料名称 | 检验项目 | 检验方法：在距40W荧光灯1m-1.2m光线内,眼睛距物20-30cm，视物约３-5秒 |  |  |  |  | 缺陷判定
检验依据：MIL-STD-105E-II MA:0.65 MI:1.5
|  |  | 品 质 要 求 |  |  |  |  | MA | MI
| PCB | 2、结构尺寸 | a.尺寸规格须按承认书中规定之成型尺寸，图中标注明确之尺寸、厚度规格及允许之公差 |  |  |  |  | V
|  |  | b.焊盘镀金或镀锡须符合承认书中规格要求 |  |  |  |  | V
|  |  | c.钻孔须依承认书中规定之孔径规格及允许公差 |  |  |  |  | V
|  |  | d.必须把PCB型号，版本等重要标识性文字以印刷或蚀刻方式标注于版面明显之位置 |  |  |  |  | V
|  |  | e.零件面之文字、元件料号、符号等标识不得有残缺，无法辨认之情形 | [5 empty] | V
|  | 3、高温试验 | a.基板经回流焊（180°C-250°C）后，防焊漆不得有起泡、剥落、变形、变色，锡盘不得有锡痕、锡渣、沾污等现象 |  |  |  |  | V
|  | 4、清洗 | a.清洗后板面丝印字防护漆不得有胶节现象 |  |  |  |  | V
|  |  | b.清洗后板面元件、焊点不允许有发白现象 |  |  |  |  | V
c.清洗后不允许有影响性能，外观等不良现象
|  | 5、包装 | a.pcb来料必须用真空方式包装（另附防潮干燥剂） |  |  |  |  | V
|  |  | b.pcb批量来料不允许提供超出10%打差的不良品 | [5 empty] | V
|  |  | c.pcb每大片连板不允许提供超出25%打差的不良品 |  |  |  |  | V
d.外包装上必须有型号、规格、数量、生产日期等标识
29 | 吊绳 | 1、尺寸 | a.长/宽/厚尺寸不得超出图纸规定公差范围. |  |  |  |  | V
|  | 2、外观 | a.表面不允许严重拉丝,接线头和烂线.
|  |  | b.吊绳上不得有油污、杂色、潮湿. | [5 empty] | V
|  |  | c.卡口不能出现卡不住、脱卡、断卡、松、紧等不良 |  |  |  |  | V
|  |  | d.丝印应保持清晰不模糊，不倒印． |  |  |  |  | V
|  | 3、试装 | a.试装线头适中，不偏短，不偏长． | [5 empty] | V
30 | 连接线 USB灯线 | 1、尺寸 | a.长度尺寸应符合工程图纸规定要求范围． |  |  |  |  | V
|  | 2、外观 | a.表面不允许破损、划伤、露铜． |  |  |  |  | V
|  |  | b.引脚无断裂、生锈、松动． |  |  |  |  | V
|  |  | c.引脚轻微氧化不影响使用． | [5 empty] | V
|  | 3、电气 | a.测量端口引脚是否接触良好． |  |  |  |  | V
|  |  | b.通电后灯光亮度应保持均匀一致． |  |  |  |  | V
|  | 4、试装 | a.插拔松紧度手感良好． | [5 empty] | V
|  |  | b.不会接触不良，不影响性能使用． |  |  |  |  | V
编制： |  | 审批： 批准：
|  |  | 来料检验标准 |  |  |  |  | 文件编号
工作文件 | [7 empty] | 版次
生效日期 | [7 empty] | 页次 | 第13页 共13页
No. | 物料名称 | 检验项目 | 检验方法：在距40W荧光灯1m-1.2m光线内,眼睛距物20-30cm，视物约３-5秒 |  |  |  |  | 缺陷判定
检验依据：MIL-STD-105E-II MA:0.65 MI:1.5
|  |  | 品 质 要 求 |  |  |  |  | MA | MI
31 | 液晶屏 | 1、尺寸 | a.长/宽/厚尺寸不得超出图纸公差范围. |  |  |  |  | V
|  | 2、外观 | a.本体应无破损、残缺、划伤、漏液、黑点． |  |  |  |  | V
|  |  | b.排线引脚连接良好，不偏位． |  |  |  |  | V
|  |  | c.封胶均匀，无气孔． | [5 empty] | V
|  | 3、包装 | a.不受压、不叠放、不潮湿、标识清楚． | [5 empty] | V
|  | 4、电气 | a.通电测试，显示完整，不缺划，不模糊不清． |  |  |  |  | V
|  |  | b.不显示重影，暗淡． |  |  |  |  | V
|  | ５、试装 | a.符合成品装配尺寸要求． |  |  |  |  | V
32 | 纳米镜片 | 1、尺寸 | a.长/宽/厚尺寸不允许超出规定公差范围． |  |  |  |  | V
|  | 2、外观 | a.镭射丝印缺笔划、断笔划、模糊不清． |  |  |  |  | V
|  |  | b.粘胶不牢固，有松动，脱开现象． | [5 empty] | V
|  |  | c.镜片残缺、破损、划伤． |  |  |  |  | V
|  | 3、试装 | a.试装尺寸合适，不松动，不脱裂，不模糊． |  |  |  |  | V
|  |  | b.显示部分必须在镜片的可视窗范围内． |  |  |  |  | V
|  | 4、包装 | a.不受压、不叠放、不潮湿、而且应标识清楚． | [5 empty] | V
33 | 背光片 | 1、尺寸 | a．长／宽／厚尺寸不得超出图面公差范围． |  |  |  |  | V
|  |  | b.连线长度应符合图纸规定的公差范围． | [5 empty] | V
|  | 2、外观 | a.连线不能虚焊、脱焊 |  |  |  |  | V
|  |  | b.表面无刮伤，黑点、脱皮． |  |  |  |  | V
|  | 3、电气 | a.通电后灯光、颜色均匀一致，不漏光． |  |  |  |  | V
|  | 4、包装 | a.整洁干净，不受压． |  |  |  |  | V
|  |  | b.标识与实物相符 | [5 empty] | V
34 | 耳机线 | 1、尺寸 | a.长/宽/厚尺寸不得超出图纸公差范围. |  |  |  |  | V
|  | 2、外观 | a.耳机插头，生锈，松动，脱壳． |  |  |  |  | V
|  |  | b.耳机线，喇叭罩脱落． |  |  |  |  | V
|  |  | c.线材严重损伤，沾污，杂色． |  |  |  |  | V
|  | 3、电气 | a.无播放、单声道、无立体声、有杂音． |  |  |  |  | V
|  | 4、包装 | a.外包装标识应与实物相符． |  |  |  |  | V
b.库存时必须装好胶袋与空气隔离．
编制： |  | 审批： 批准：
|  |  | 来料检验标准 |  |  |  |  | 文件编号
工作文件 | [7 empty] | 版次
生效日期 | [7 empty] | 页次 | 第13页 共13页
No. | 物料名称 | 检验项目 | 检验方法：在距40W荧光灯1m-1.2m光线内,眼睛距物20-30cm，视物约３-5秒 |  |  |  |  | 缺陷判定
检验依据：MIL-STD-105E-II MA:0.65 MI:1.5
|  |  | 品 质 要 求 |  |  |  |  | MA | MI
35 | 电池弹簧 金属弹片 | 1、尺寸 | a.外形尺寸不得超出结构图规定的公差范围
|  | 2、外观 | 检查内容 | 品 质 要 求
|  |  | a.生锈 | 表面有明显生锈,经清洁后残留明显印迹，不可接受
|  |  | b.氧化 | 表面有明显氧化、发白、发灰等不良现象
|  |  | c.变色 | 表面颜色不一致，同一批颜色不一致
|  |  | d.弹力差 | 手感弹力弱小，无弹力，影响功能使用
|  |  | e.油污 | 表面油腻、不上锡影响功能使用
|  |  | f.不上锡 | 本体材质不上锡、难上锡、上锡不良等
|  | 3、包装 | 品 质 要 求
a.标识不明，数目不清，不可接受
b.受压、变形等直接影响质量的包装
36 | 外购半成品、成品 |  | 按本公司相关检验标准执行
编制： |  | 审批： 批准：