## ROHS 2.0
ROHS 2.0 限值标准
标准 | 元素符号 | 中文名称 | 限值要求 | 高风险材质
ROHS 1.0 （6项） | Pb | 铅 | 0.1%（1000ppm） | 油料添加剂、包装件、塑料稳定剂及固化剂，染料、颜料、焊料，电子陶瓷、玻璃部件，电池原料等
| Hg | 汞 | 0.1%（1000ppm） | 电池、灯、防腐剂、催化剂、颜料、电极、塑胶制品等
| Cd | 镉 | 0.01%（100ppm） | 电池、相片材料、表面处理材料、焊料、油漆、染料、电子陶瓷、玻璃部件、塑料稳定剂
| Cr(VI) | 六价铬 | 0.1%（1000ppm） | 电镀液、防锈剂、鞣革、电池、催化剂、防腐剂、颜料等
| PBB | 多溴联苯 | 0.1%（1000ppm） | 作为阻燃剂存在于塑料中
| PBDE | 多溴联苯醚 | 0.1%（1000ppm） | 作为阻燃剂存在于塑料中
ROHS 2.0 （增加项目） | DIBP | 邻苯二甲酸二异丁酯 | 0.1%（1000ppm） | 增塑剂，可用于可塑性材料（塑料、油墨等）
| DEHP | 邻苯二甲酸（2-乙基己基）酯 | 0.1%（1000ppm） | 增塑剂，可用于可塑性材料（塑料、油墨等）
| DBP | 邻苯二甲酸二丁酯 | 0.1%（1000ppm） | 增塑剂，可用于可塑性材料（塑料、油墨等）
| BBP | 邻苯二甲酸丁苄酯 | 0.1%（1000ppm） | 增塑剂，可用于可塑性材料（塑料、油墨等）